## UHPC受压 杨剑、方志
[6 empty] | 单轴受压应力-应变曲线 | [5 empty] | 能量法
|  | 为根据试验实际测得的数据 |  |  |  | x（ξ） | ε（名义） | σ（名义） | ε(真实) | σ(真实) | ε(非弹性) | d | ε(非弹性)
|  | 为ABAQUS输入数据(需要截选) |  |  |  | 0.1 | 0.00035 | 16.17248 | 0.0003499388 | 16.17814 | 0 | 0 | 0
[6 empty] | 0.2 | 0.0007 | 32.18479 | 0.0006997551 | 32.20732 | 5.631779e-06 | 0.004032236 | 5.631779e-06
[6 empty] | 0.3 | 0.00105 | 47.98768 | 0.001049449 | 48.03807 | 1.4146e-05 | 0.006762594 | 1.4146e-05
| f | 140.6 |  |  |  | 0.4 | 0.0014 | 63.50935 | 0.001399021 | 63.59826 | 2.836872e-05 | 0.0101907 | 2.836872e-05
| fc | 133.57 |  |  |  | 0.5 | 0.00175 | 78.64098 | 0.001748471 | 78.7786 | 5.065579e-05 | 0.01459221 | 5.065579e-05
| E0 | 46400 |  |  |  | 0.6 | 0.0021 | 93.2093 | 0.002097798 | 93.40504 | 8.475853e-05 | 0.02041007 | 8.475853e-05
| ε0 | 0.0035 |  |  |  | 0.7 | 0.00245 | 106.9205 | 0.002447004 | 107.1825 | 0.0001370367 | 0.02840432 | 0.0001370367
| ES | 38162.86 |  |  |  | 0.8 | 0.0028 | 119.2336 | 0.002796087 | 119.5674 | 0.0002192027 | 0.03999804 | 0.0002192027
| n | 1.215842 |  |  |  | 0.9 | 0.00315 | 129.0308 | 0.003145049 | 129.4372 | 0.0003554537 | 0.05820389 | 0.0003554537
[6 empty] | 1 | 0.0035 | 133.57 | 0.003493889 | 134.037495 | 0.0006051501 | 0.09071591 | 0.0006051501
[6 empty] | 1.1 | 0.00385 | 131.1848 | 0.003842608 | 131.6899 | 0.001004464 | 0.1405825 | 0.001004464
[6 empty] | 1.2 | 0.0042 | 125.221875 | 0.004191205 | 125.7478 | 0.001481123 | 0.1958783 | 0.001481123
超高性能混凝土单轴受压应力- 应变关系研究，杨剑，方志 | [5 empty] | 1.3 | 0.00455 | 117.325 | 0.00453968 | 117.8588 | 0.001999619 | 0.2519865 | 0.001999619
[6 empty] | 1.4 | 0.0049 | 108.7198 | 0.004888034 | 109.2525 | 0.002533454 | 0.3059519 | 0.002533454
[6 empty] | 1.5 | 0.00525 | 100.1775 | 0.005236267 | 100.7034 | 0.003065934 | 0.3561981 | 0.003065934
[6 empty] | 1.6 | 0.0056 | 92.11724 | 0.005584378 | 92.6331 | 0.003587975 | 0.4020888 | 0.003587975
[6 empty] | 1.7 | 0.00595 | 84.72724 | 0.005932369 | 85.23137 | 0.004095486 | 0.4435493 | 0.004095486
[6 empty] | 1.8 | 0.0063 | 78.06039 | 0.006280238 | 78.55217 | 0.004587303 | 0.4808031 | 0.004587303
[6 empty] | 1.9 | 0.00665 | 72.09744 | 0.006627986 | 72.57689 | 0.005063829 | 0.5142091 | 0.005063829
[6 empty] | 2 | 0.007 | 66.785 | 0.006975614 | 67.252495 | 0.005526207 | 0.5441689 | 0.005526207
[6 empty] | 2.1 | 0.00735 | 62.05686 | 0.00732312 | 62.51298 | 0.005975858 | 0.5710783 | 0.005975858
[6 empty] | 2.2 | 0.0077 | 57.84528 | 0.007670506 | 58.29068 | 0.006414242 | 0.5953043 | 0.006414242
[6 empty] | 2.3 | 0.00805 | 54.08644 | 0.008017772 | 54.52184 | 0.006842732 | 0.6171758 | 0.006842732
[6 empty] | 2.4 | 0.0084 | 50.72278 | 0.008364916 | 51.14886 | 0.00726257 | 0.636982 | 0.00726257
[6 empty] | 2.5 | 0.00875 | 47.70357 | 0.008711941 | 48.12098 | 0.007674851 | 0.6549748 | 0.007674851
[6 empty] | 2.6 | 0.0091 | 44.98472 | 0.009058844 | 45.39408 | 0.008080524 | 0.6713723 | 0.008080524
[6 empty] | 2.7 | 0.00945 | 42.52818 | 0.009405628 | 42.93008 | 0.008480411 | 0.6863625 | 0.008480411
[6 empty] | 2.8 | 0.0098 | 40.30129 | 0.009752291 | 40.69625 | 0.008875217 | 0.700108 | 0.008875217
[6 empty] | 2.9 | 0.01015 | 38.27599 | 0.01009883 | 38.66449 | 0.009265548 | 0.712749 | 0.009265548
[6 empty] | 3 | 0.0105 | 36.42818 | 0.01044526 | 36.81068 | 0.009651924 | 0.7244069 | 0.009651924
[6 empty] | 3.1 | 0.01085 | 34.73716 | 0.01079156 | 35.11406 | 0.01003479 | 0.7351869 | 0.01003479
[6 empty] | 3.2 | 0.0112 | 33.18509 | 0.01113774 | 33.55677 | 0.01041454 | 0.7451806 | 0.01041454
[6 empty] | 3.3 | 0.01155 | 31.75656 | 0.01148381 | 32.12334 | 0.01079149 | 0.7544678 | 0.01079149
[6 empty] | 3.4 | 0.0119 | 30.4382 | 0.01182975 | 30.80042 | 0.01116595 | 0.7631183 | 0.01116595
[6 empty] | 3.5 | 0.01225 | 29.2184375 | 0.01217558 | 29.57636 | 0.01153815 | 0.7711934 | 0.01153815
[6 empty] | 3.6 | 0.0126 | 28.08715 | 0.01252128 | 28.44105 | 0.01190833 | 0.7787469 | 0.01190833
[6 empty] | 3.7 | 0.01295 | 27.0355 | 0.01286687 | 27.38561 | 0.01227666 | 0.7858264 | 0.01227666
[6 empty] | 3.8 | 0.0133 | 26.05575 | 0.01321233 | 26.40229 | 0.01264332 | 0.7924742 | 0.01264332
[6 empty] | 3.9 | 0.01365 | 25.14107 | 0.01355768 | 25.48425 | 0.01300845 | 0.7987276 | 0.01300845
[6 empty] | 4 | 0.014 | 24.28545 | 0.01390291 | 24.62545 | 0.01337218 | 0.8046199 | 0.01337218
[6 empty] | 4.1 | 0.01435 | 23.48358 | 0.01424801 | 23.82057 | 0.01373464 | 0.8101809 | 0.01373464
[6 empty] | 4.2 | 0.0147 | 22.73071 | 0.014593 | 23.06485 | 0.01409591 | 0.8154373 | 0.01409591
[6 empty] | 4.3 | 0.01505 | 22.02266 | 0.01493787 | 22.3541 | 0.0144561 | 0.8204129 | 0.0144561
[6 empty] | 4.4 | 0.0154 | 21.35567 | 0.01528262 | 21.68455 | 0.01481528 | 0.8251292 | 0.01481528
[6 empty] | 4.5 | 0.01575 | 20.72638 | 0.01562726 | 21.05282 | 0.01517353 | 0.8296058 | 0.01517353
[6 empty] | 4.6 | 0.0161 | 20.13178 | 0.01597177 | 20.4559 | 0.01553091 | 0.8338601 | 0.01553091
[6 empty] | 4.7 | 0.01645 | 19.56917 | 0.01631616 | 19.89108 | 0.01588748 | 0.8379081 | 0.01588748
[6 empty] | 4.8 | 0.0168 | 19.0361 | 0.01666044 | 19.35591 | 0.01624329 | 0.8417643 | 0.01624329
[6 empty] | 4.9 | 0.01715 | 18.53038 | 0.0170046 | 18.84818 | 0.01659839 | 0.8454417 | 0.01659839
[6 empty] | 5 | 0.0175 | 18.05 | 0.01734864 | 18.365875 | 0.01695282 | 0.8489523 | 0.01695282
[6 empty] | 5.1 | 0.01785 | 17.59316 | 0.01769256 | 17.90719 | 0.01730663 | 0.8523072 | 0.01730663
[6 empty] | 5.2 | 0.0182 | 17.1582 | 0.01803636 | 17.47048 | 0.01765984 | 0.8555163 | 0.01765984
[6 empty] | 5.3 | 0.01855 | 16.74364 | 0.01838005 | 17.05423 | 0.0180125 | 0.8585888 | 0.0180125
[6 empty] | 5.4 | 0.0189 | 16.3481 | 0.01872361 | 16.65708 | 0.01836463 | 0.8615332 | 0.01836463
[6 empty] | 5.5 | 0.01925 | 15.97033 | 0.01906706 | 16.27775 | 0.01871625 | 0.8643573 | 0.01871625
[6 empty] | 5.6 | 0.0196 | 15.60918 | 0.01941039 | 15.91512 | 0.0190674 | 0.8670682 | 0.0190674
[6 empty] | 5.7 | 0.01995 | 15.26361 | 0.01975361 | 15.56812 | 0.01941809 | 0.8696725 | 0.01941809
| 40 | 0.1 | 1.16 | 0.6667 | 0

## UHPC受压 单波
[10 empty] | 单轴受压应力-应变曲线 | [6 empty] | 能量法
|  | 为根据试验实际测得的数据 | [7 empty] | x | ε（名义） | σ（名义） | ε(真实) | σ(真实) | ε(非弹性) | y | d | ε(非弹性)
|  | 为ABAQUS输入数据(需要截选) | [7 empty] | 0.1 | 0.00035 | 16.02837 | 0.0003499388 | 16.03398 | 4.378781e-06 | 0.1199998 | 0.006276192 | 4.378781e-06
[10 empty] | 0.2 | 0.0007 | 32.05509 | 0.0006997551 | 32.07753 | 8.429061e-06 | 0.2399872 | 0.006041112 | 8.429061e-06
[10 empty] | 0.3 | 0.00105 | 48.06573 | 0.001049449 | 48.11619 | 1.246219e-05 | 0.3598542 | 0.005955221 | 1.246219e-05
| f | 140.6 | [7 empty] | 0.4 | 0.0014 | 64.00418 | 0.001399021 | 64.09379 | 1.768933e-05 | 0.4791808 | 0.006342152 | 1.768933e-05
| fc | 133.57 | [7 empty] | 0.5 | 0.00175 | 79.72459375 | 0.001748471 | 79.86411 | 2.726123e-05 | 0.596875 | 0.007826362 | 2.726123e-05
| E0 | 46400 | [7 empty] | 0.6 | 0.0021 | 94.92403 | 0.002097798 | 95.12337 | 4.772541e-05 | 0.7106688 | 0.01144056 | 4.772541e-05
| ε0 | 0.0035 | [7 empty] | 0.7 | 0.00245 | 109.0559 | 0.002447004 | 109.3231 | 9.09021e-05 | 0.8164702 | 0.01874995 | 9.09021e-05
| ES | 38162.86 | [7 empty] | 0.8 | 0.0028 | 121.2243 | 0.002796087 | 121.5637 | 0.0001761797 | 0.9075712 | 0.03201724 | 0.0001761797
| n | 1.215842 | [7 empty] | 0.9 | 0.00315 | 130.0587 | 0.003145049 | 130.4684 | 0.0003332308 | 0.9737118 | 0.05445999 | 0.0003332308
| a | 1.2 | 列1 | 单波 | 沈涛 | 吴有明 | 杜任远 |  |  | 1 | 0.0035 | 133.57 | 0.003493889 | 134.037495 | 0.0006051501 | 1 | 0.09071591 | 0.0006051501
| α | 10 | a | 1.117 | 1 | 1.1 | 1.2 |  |  | 1.1 | 0.00385 | 122.4392 | 0.003842608 | 122.9106 | 0.001193673 | 0.9166667 | 0.1697238 | 0.001193673
|  |  | α | 2.41 | 4 | 3 | 10 |  |  | 1.2 | 0.0042 | 100.1775 | 0.004191205 | 100.5982455 | 0.002023139 | 0.75 | 0.2807717 | 0.002023139
超高性能混凝土单轴受压应力- 应变关系研究，单波 | [9 empty] | 1.3 | 0.00455 | 78.92773 | 0.00453968 | 79.28685 | 0.002830912 | 0.5909091 | 0.3864797 | 0.002830912
[10 empty] | 1.4 | 0.0049 | 62.33267 | 0.004888034 | 62.6381 | 0.003538075 | 0.4666667 | 0.4744753 | 0.003538075
[10 empty] | 1.5 | 0.00525 | 50.08875 | 0.005236267 | 50.35172 | 0.004151101 | 0.375 | 0.5447633 | 0.004151101
[10 empty] | 1.6 | 0.0056 | 41.09846 | 0.005584378 | 41.32861 | 0.004693675 | 0.3076923 | 0.6006267 | 0.004693675
[10 empty] | 1.7 | 0.00595 | 34.40439 | 0.005932369 | 34.6091 | 0.005186483 | 0.2575758 | 0.6454136 | 0.005186483
[10 empty] | 1.8 | 0.0063 | 29.32024 | 0.006280238 | 29.50496 | 0.005644355 | 0.2195122 | 0.6817998 | 0.005644355
[10 empty] | 1.9 | 0.00665 | 25.3783 | 0.006627986 | 25.54707 | 0.006077403 | 0.19 | 0.7117823 | 0.006077403
[10 empty] | 2 | 0.007 | 22.26167 | 0.006975614 | 22.4175 | 0.006492478 | 0.1666667 | 0.7368258 | 0.006492478
[10 empty] | 2.1 | 0.00735 | 19.75331 | 0.00732312 | 19.8985 | 0.006894273 | 0.1478873 | 0.7580069 | 0.006894273
[10 empty] | 2.2 | 0.0077 | 17.70205 | 0.007670506 | 17.83835 | 0.007286059 | 0.1325301 | 0.7761246 | 0.007286059
[10 empty] | 2.3 | 0.00805 | 16.00057 | 0.008017772 | 16.12938 | 0.007670156 | 0.1197917 | 0.7917797 | 0.007670156
[10 empty] | 2.4 | 0.0084 | 14.57127 | 0.008364916 | 14.69367 | 0.008048242 | 0.1090909 | 0.8054302 | 0.008048242
[10 empty] | 2.5 | 0.00875 | 13.357 | 0.008711941 | 13.47387375 | 0.008421555 | 0.1 | 0.8174298 | 0.008421555
[10 empty] | 2.6 | 0.0091 | 12.31496 | 0.009058844 | 12.42703 | 0.008791021 | 0.09219858 | 0.8280555 | 0.008791021
[10 empty] | 2.7 | 0.00945 | 11.41263 | 0.009405628 | 11.52048 | 0.009157342 | 0.08544304 | 0.8375266 | 0.009157342
[10 empty] | 2.8 | 0.0098 | 10.62489 | 0.009752291 | 10.72901025 | 0.009521063 | 0.07954545 | 0.8460189 | 0.009521063
[10 empty] | 2.9 | 0.01015 | 9.932128 | 0.01009883 | 10.03294 | 0.009882608 | 0.07435897 | 0.8536747 | 0.009882608
[10 empty] | 3 | 0.0105 | 9.318837 | 0.01044526 | 9.416685 | 0.01024231 | 0.06976744 | 0.8606104 | 0.01024231
[10 empty] | 3.1 | 0.01085 | 8.772606 | 0.01079156 | 8.867789 | 0.01060044 | 0.06567797 | 0.8669219 | 0.01060044
[10 empty] | 3.2 | 0.0112 | 8.283411 | 0.01113774 | 8.376185 | 0.01095722 | 0.0620155 | 0.8726891 | 0.01095722
[10 empty] | 3.3 | 0.01155 | 7.843078 | 0.01148381 | 7.933666 | 0.01131282 | 0.05871886 | 0.8779789 | 0.01131282
[10 empty] | 3.4 | 0.0119 | 7.444885 | 0.01182975 | 7.533479 | 0.01166739 | 0.0557377 | 0.8828477 | 0.01166739
[10 empty] | 3.5 | 0.01225 | 7.083258 | 0.01217558 | 7.170027 | 0.01202105 | 0.0530303 | 0.8873434 | 0.01202105
[10 empty] | 3.6 | 0.0126 | 6.753539 | 0.01252128 | 6.838634 | 0.0123739 | 0.0505618 | 0.8915071 | 0.0123739
[10 empty] | 3.7 | 0.01295 | 6.451815 | 0.01286687 | 6.535366 | 0.01272602 | 0.04830287 | 0.895374 | 0.01272602
[10 empty] | 3.8 | 0.0133 | 6.174769 | 0.01321233 | 6.256893 | 0.01307748 | 0.04622871 | 0.8989746 | 0.01307748
[10 empty] | 3.9 | 0.01365 | 5.91958 | 0.01355768 | 6.000382 | 0.01342836 | 0.04431818 | 0.9023353 | 0.01342836
[10 empty] | 4 | 0.014 | 5.68383 | 0.01390291 | 5.763403 | 0.01377869 | 0.04255319 | 0.9054791 | 0.01377869
[10 empty] | 4.1 | 0.01435 | 5.465439 | 0.01424801 | 5.543868 | 0.01412853 | 0.04091816 | 0.9084264 | 0.01412853
[10 empty] | 4.2 | 0.0147 | 5.262608 | 0.014593 | 5.339968 | 0.01447792 | 0.03939962 | 0.9111949 | 0.01447792
[10 empty] | 4.3 | 0.01505 | 5.073772 | 0.01493787 | 5.150132 | 0.01482688 | 0.03798587 | 0.9138003 | 0.01482688
[10 empty] | 4.4 | 0.0154 | 4.897567 | 0.01528262 | 4.972989 | 0.01517545 | 0.03666667 | 0.9162566 | 0.01517545
[10 empty] | 4.5 | 0.01575 | 4.732795 | 0.01562726 | 4.807337 | 0.01552365 | 0.03543307 | 0.9185761 | 0.01552365
[10 empty] | 4.6 | 0.0161 | 4.578405 | 0.01597177 | 4.652118 | 0.01587151 | 0.0342772 | 0.92077 | 0.01587151
[10 empty] | 4.7 | 0.01645 | 4.433468 | 0.01631616 | 4.506398 | 0.01621904 | 0.03319209 | 0.9228481 | 0.01621904
[10 empty] | 4.8 | 0.0168 | 4.297158 | 0.01666044 | 4.36935 | 0.01656627 | 0.03217158 | 0.9248193 | 0.01656627
[10 empty] | 4.9 | 0.01715 | 4.168745 | 0.0170046 | 4.240239 | 0.01691321 | 0.03121019 | 0.9266917 | 0.01691321
[10 empty] | 5 | 0.0175 | 4.047576 | 0.01734864 | 4.118408 | 0.01725988 | 0.03030303 | 0.9284725 | 0.01725988
[10 empty] | 5.1 | 0.01785 | 3.933066 | 0.01769256 | 4.003271 | 0.01760628 | 0.02944573 | 0.9301682 | 0.01760628
[10 empty] | 5.2 | 0.0182 | 3.824692 | 0.01803636 | 3.894301 | 0.01795243 | 0.02863436 | 0.9317848 | 0.01795243
[10 empty] | 5.3 | 0.01855 | 3.721982 | 0.01838005 | 3.791025 | 0.01829834 | 0.0278654 | 0.9333276 | 0.01829834
[10 empty] | 5.4 | 0.0189 | 3.624513 | 0.01872361 | 3.693016 | 0.01864402 | 0.02713568 | 0.9348016 | 0.01864402
[10 empty] | 5.5 | 0.01925 | 3.531899 | 0.01906706 | 3.599888 | 0.01898948 | 0.02644231 | 0.9362113 | 0.01898948
[10 empty] | 5.6 | 0.0196 | 3.443794 | 0.01941039 | 3.511292 | 0.01933472 | 0.02578269 | 0.9375608 | 0.01933472
[10 empty] | 5.7 | 0.01995 | 3.359881 | 0.01975361 | 3.42691 | 0.01967975 | 0.02515446 | 0.9388538 | 0.01967975
[7 empty] | 单波 | 沈涛 | 吴有明 | 杜任远
[6 empty] | 0.1 | 0.111703618 | 0.100009 | 0.1100044 | 0.1199998
[6 empty] | 0.2 | 0.223498752 | 0.200256 | 0.2201216 | 0.2399872
[6 empty] | 0.3 | 0.335720622 | 0.301701 | 0.3307776 | 0.3598542
[6 empty] | 0.4 | 0.448870528 | 0.406144 | 0.4426624 | 0.4791808
[6 empty] | 0.5 | 0.56315625 | 0.515625 | 0.55625 | 0.596875
[6 empty] | 0.6 | 0.677649408 | 0.631104 | 0.6708864 | 0.7106688
[6 empty] | 0.7 | 0.789059782 | 0.750421 | 0.7834456 | 0.8164702
[6 empty] | 0.8 | 0.890126592 | 0.865536 | 0.8865536 | 0.9075712
[6 empty] | 0.9 | 0.967626738 | 0.959049 | 0.9663804 | 0.9737118
[6 empty] | 1 | 1 | 1 | 1 | 1
[6 empty] | 1.1 | 0.9785606 | 0.9649123 | 0.9734513 | 0.9166667
[6 empty] | 1.2 | 0.9256402 | 0.8823529 | 0.9090909 | 0.75
[6 empty] | 1.3 | 0.857011 | 0.7831325 | 0.8280255 | 0.5909091
[6 empty] | 1.4 | 0.7840502 | 0.6862745 | 0.7446809 | 0.4666667
[6 empty] | 1.5 | 0.7134364 | 0.6 | 0.6666667 | 0.375
[6 empty] | 1.6 | 0.6484033 | 0.5263158 | 0.5970149 | 0.3076923
[6 empty] | 1.7 | 0.5900934 | 0.4644809 | 0.5362776 | 0.2575758
[6 empty] | 1.8 | 0.5385352 | 0.412844 | 0.483871 | 0.2195122
[6 empty] | 1.9 | 0.4932375 | 0.3696498 | 0.4387991 | 0.19
[6 empty] | 2 | 0.4535147 | 0.3333333 | 0.4 | 0.1666667
[6 empty] | 2.1 | 0.4186519 | 0.3025937 | 0.3664921 | 0.1478873
[6 empty] | 2.2 | 0.3879797 | 0.2763819 | 0.3374233 | 0.1325301
[6 empty] | 2.3 | 0.3609032 | 0.2538631 | 0.312076 | 0.1197917
[6 empty] | 2.4 | 0.3369083 | 0.234375 | 0.2898551 | 0.1090909
[6 empty] | 2.5 | 0.315557 | 0.2173913 | 0.2702703 | 0.1
[6 empty] | 2.6 | 0.2964787 | 0.2024922 | 0.2529183 | 0.09219858
[6 empty] | 2.7 | 0.2793614 | 0.1893408 | 0.237467 | 0.08544304
[6 empty] | 2.8 | 0.2639418 | 0.177665 | 0.2236422 | 0.07954545
[6 empty] | 2.9 | 0.2499978 | 0.1672434 | 0.2112163 | 0.07435897
[6 empty] | 3 | 0.2373418 | 0.1578947 | 0.2 | 0.06976744
[6 empty] | 3.1 | 0.2258142 | 0.1494696 | 0.1898347 | 0.06567797
[6 empty] | 3.2 | 0.2152795 | 0.141844 | 0.1805869 | 0.0620155
[6 empty] | 3.3 | 0.2056216 | 0.1349141 | 0.172144 | 0.05871886
[6 empty] | 3.4 | 0.196741 | 0.128593 | 0.1644101 | 0.0557377
[6 empty] | 3.5 | 0.1885522 | 0.122807 | 0.1573034 | 0.0530303
[6 empty] | 3.6 | 0.1809809 | 0.1174935 | 0.1507538 | 0.0505618
[6 empty] | 3.7 | 0.1739629 | 0.1125989 | 0.1447008 | 0.04830287
[6 empty] | 3.8 | 0.1674422 | 0.1080774 | 0.1390922 | 0.04622871
[6 empty] | 3.9 | 0.1613697 | 0.1038892 | 0.1338826 | 0.04431818
[6 empty] | 4 | 0.1557026 | 0.1 | 0.1290323 | 0.04255319

## UHPC受压 周传波在马亚峰
选这个
[10 empty] | 单轴受压应力-应变曲线 | [6 empty] | 能量法
|  | 为根据试验实际测得的数据 | [7 empty] | x | ε（名义） | σ（名义） | ε(真实) | σ(真实) | ε(非弹性) | y | d | ε(非弹性)
|  | 为ABAQUS输入数据(需要截选) | [7 empty] | 0.1 | 0.002 | 13.681824 | 0.001998003 | 13.70919 | 0.001712395 | 0.120016 | 0.6219169 | 0.001712395
[10 empty] | 0.2 | 0.004 | 27.381888 | 0.003992021 | 27.49142 | 0.003419283 | 0.240192 | 0.6212248 | 0.003419283
[10 empty] | 0.3 | 0.006 | 41.113872 | 0.005982072 | 41.36056 | 0.005120393 | 0.360648 | 0.6204694 | 0.005120393
| f | 120 | [7 empty] | 0.4 | 0.008 | 54.836736 | 0.00796817 | 55.27543 | 0.006816598 | 0.481024 | 0.6198402 | 0.006816598
| fc | 114 | [7 empty] | 0.5 | 0.01 | 68.4 | 0.009950331 | 69.084 | 0.008511081 | 0.6 | 0.6196798 | 0.008511081
| E0 | 48000 | [7 empty] | 0.6 | 0.012 | 81.489024 | 0.01192857 | 82.46689 | 0.01021051 | 0.714816 | 0.6204885 | 0.01021051
| ε0 | 0.02 | [7 empty] | 0.7 | 0.014 | 93.570288 | 0.01390291 | 94.88027 | 0.01192623 | 0.820792 | 0.6229364 | 0.01192623
| ES | 5700 | [7 empty] | 0.8 | 0.016 | 103.836672 | 0.01587335 | 105.4981 | 0.01367547 | 0.910848 | 0.6278934 | 0.01367547
| n | 8.421053 | [7 empty] | 0.9 | 0.018 | 111.152736 | 0.01783992 | 113.1535 | 0.01548255 | 0.975024 | 0.6364895 | 0.01548255
| a | 1.2 | 列1 | 列2 | 列3 | 列4 | 列5 | 列6 |  | 1 | 0.02 | 114 | 0.01980263 | 116.28 | 0.01738013 | 1 | 0.6502397 | 0.01738013
| α | 10 | λ | 0 | 1 | 2 | 3 | 4 |  | 1.1 | 0.022 | 111.5379 | 0.02176149 | 113.9918 | 0.01938666 | 0.978403 | 0.6696519 | 0.01938666
| λ | 3 | [7 empty] | 1.2 | 0.024 | 105.464 | 0.02371653 | 107.9952 | 0.02146663 | 0.9251232 | 0.6919962 | 0.02146663
超高性能混凝土单轴受压应力- 应变关系研究，单波 | [9 empty] | 1.3 | 0.026 | 97.59436 | 0.02566775 | 100.1318 | 0.02358167 | 0.8560909 | 0.7149168 | 0.02358167
[10 empty] | 1.4 | 0.028 | 89.23687 | 0.02761517 | 91.7355 | 0.02570401 | 0.7827796 | 0.7369282 | 0.02570401
[10 empty] | 1.5 | 0.03 | 81.15694 | 0.0295588 | 83.59165 | 0.02781731 | 0.711903 | 0.7572734 | 0.02781731
[10 empty] | 1.6 | 0.032 | 73.72314 | 0.03149867 | 76.08228 | 0.02991362 | 0.6466942 | 0.7756764 | 0.02991362
[10 empty] | 1.7 | 0.034 | 67.06401 | 0.03343478 | 69.34419 | 0.03199011 | 0.5882808 | 0.7921332 | 0.03199011
[10 empty] | 1.8 | 0.036 | 61.1808 | 0.03536714 | 63.38331 | 0.03404666 | 0.5366737 | 0.8067734 | 0.03404666
[10 empty] | 1.9 | 0.038 | 56.0157 | 0.03729578 | 58.1443 | 0.03608445 | 0.4913658 | 0.81978 | 0.03608445
[10 empty] | 2 | 0.04 | 51.48918 | 0.03922071 | 53.54874 | 0.03810511 | 0.4516595 | 0.8313461 | 0.03810511
[10 empty] | 2.1 | 0.042 | 47.51868 | 0.04114194 | 49.51446 | 0.04011039 | 0.4168305 | 0.8416555 | 0.04011039
[10 empty] | 2.2 | 0.044 | 44.02715 | 0.04305949 | 45.96434 | 0.0421019 | 0.386203 | 0.8508733 | 0.0421019
[10 empty] | 2.3 | 0.046 | 40.94627 | 0.04497337 | 42.82979 | 0.04408108 | 0.3591778 | 0.8591442 | 0.04408108
[10 empty] | 2.4 | 0.048 | 38.21707 | 0.04688359 | 40.05148 | 0.04604918 | 0.3352374 | 0.8665931 | 0.04604918
[10 empty] | 2.5 | 0.05 | 35.78937 | 0.04879016 | 37.57884 | 0.04800727 | 0.3139418 | 0.8733268 | 0.04800727
[10 empty] | 2.6 | 0.052 | 33.62079 | 0.05069311 | 35.36907 | 0.04995626 | 0.2949192 | 0.8794363 | 0.04995626
[10 empty] | 2.7 | 0.054 | 31.67562 | 0.05259245 | 33.3861 | 0.05189691 | 0.2778563 | 0.8849993 | 0.05189691
[10 empty] | 2.8 | 0.056 | 29.9238 | 0.05448819 | 31.59954 | 0.05382986 | 0.2624895 | 0.8900821 | 0.05382986
[10 empty] | 2.9 | 0.058 | 28.33999 | 0.05638033 | 29.98371 | 0.05575567 | 0.2485964 | 0.8947412 | 0.05575567
[10 empty] | 3 | 0.06 | 26.90274 | 0.05826891 | 28.5169 | 0.05767481 | 0.2359889 | 0.8990254 | 0.05767481
[10 empty] | 3.1 | 0.062 | 25.59388 | 0.06015392 | 27.1807 | 0.05958766 | 0.2245077 | 0.9029763 | 0.05958766
[10 empty] | 3.2 | 0.064 | 24.39795 | 0.06203539 | 25.95942 | 0.06149457 | 0.2140171 | 0.9066301 | 0.06149457
[10 empty] | 3.3 | 0.066 | 23.30172 | 0.06391333 | 24.83964 | 0.06339583 | 0.2044011 | 0.9100179 | 0.06339583
[10 empty] | 3.4 | 0.068 | 22.29387 | 0.06578774 | 23.80986 | 0.0652917 | 0.1955603 | 0.9131669 | 0.0652917
[10 empty] | 3.5 | 0.07 | 21.36464 | 0.06765865 | 22.86016 | 0.0671824 | 0.1874091 | 0.9161009 | 0.0671824
[10 empty] | 3.6 | 0.072 | 20.50559 | 0.06952606 | 21.98199 | 0.0690681 | 0.1798736 | 0.9188406 | 0.0690681
[10 empty] | 3.7 | 0.074 | 19.7094 | 0.07139 | 21.16789 | 0.070949 | 0.1728895 | 0.9214042 | 0.070949
[10 empty] | 3.8 | 0.076 | 18.9697 | 0.07325046 | 20.41139 | 0.07282522 | 0.1664009 | 0.9238078 | 0.07282522
[10 empty] | 3.9 | 0.078 | 18.28091 | 0.07510747 | 19.70683 | 0.07469691 | 0.1603589 | 0.9260657 | 0.07469691
[10 empty] | 4 | 0.08 | 17.63816 | 0.07696104 | 19.04921 | 0.07656418 | 0.1547207 | 0.9281904 | 0.07656418
[10 empty] | 4.1 | 0.082 | 17.03714 | 0.07881118 | 18.43418 | 0.07842713 | 0.1494486 | 0.9301933 | 0.07842713
[10 empty] | 4.2 | 0.084 | 16.47405 | 0.0806579 | 17.85787 | 0.08028586 | 0.1445092 | 0.9320842 | 0.08028586
[10 empty] | 4.3 | 0.086 | 15.94552 | 0.08250122 | 17.31684 | 0.08214045 | 0.139873 | 0.9338723 | 0.08214045
[10 empty] | 4.4 | 0.088 | 15.44858 | 0.08434115 | 16.80805 | 0.08399098 | 0.1355138 | 0.9355655 | 0.08399098
[10 empty] | 4.5 | 0.09 | 14.98055 | 0.0861777 | 16.3288 | 0.08583751 | 0.1314083 | 0.9371712 | 0.08583751
[10 empty] | 4.6 | 0.092 | 14.53905 | 0.08801088 | 15.87665 | 0.08768011 | 0.1275356 | 0.9386957 | 0.08768011
[10 empty] | 4.7 | 0.094 | 14.12197 | 0.0898407 | 15.44943 | 0.08951884 | 0.1238769 | 0.9401452 | 0.08951884
[10 empty] | 4.8 | 0.096 | 13.72737 | 0.09166719 | 15.04519 | 0.09135375 | 0.1204155 | 0.9415249 | 0.09135375
[10 empty] | 4.9 | 0.098 | 13.35353 | 0.09349034 | 14.66218 | 0.09318488 | 0.1171362 | 0.9428396 | 0.09318488
[10 empty] | 5 | 0.1 | 12.99891 | 0.09531018 | 14.2988 | 0.09501229 | 0.1140255 | 0.9440939 | 0.09501229
[10 empty] | 5.1 | 0.102 | 12.66208 | 0.09712671 | 13.95362 | 0.09683601 | 0.1110709 | 0.9452917 | 0.09683601
[10 empty] | 5.2 | 0.104 | 12.34179 | 0.09893995 | 13.62533 | 0.09865609 | 0.1082613 | 0.9464367 | 0.09865609
[10 empty] | 5.3 | 0.106 | 12.03685 | 0.1007499 | 13.31276 | 0.1004726 | 0.1055864 | 0.9475324 | 0.1004726
[10 empty] | 5.4 | 0.108 | 11.74623 | 0.1025566 | 13.01482 | 0.1022854 | 0.1030371 | 0.9485818 | 0.1022854
[10 empty] | 5.5 | 0.11 | 11.46895 | 0.10436 | 12.73054 | 0.1040948 | 0.1006049 | 0.9495878 | 0.1040948
[10 empty] | 5.6 | 0.112 | 11.20414 | 0.1061602 | 12.45901 | 0.1059006 | 0.09828197 | 0.950553 | 0.1059006
[10 empty] | 5.7 | 0.114 | 10.951 | 0.1079571 | 12.19941 | 0.107703 | 0.09606138 | 0.9514797 | 0.107703
[7 empty] | 0 | 1% | 2% | 3% | 4%
[6 empty] | 0.1 | 0.120016 | 0.120016 | 0.120016 | 0.120016 | 0.120016
[6 empty] | 0.2 | 0.240192 | 0.240192 | 0.240192 | 0.240192 | 0.240192
[6 empty] | 0.3 | 0.360648 | 0.360648 | 0.360648 | 0.360648 | 0.360648
[6 empty] | 0.4 | 0.481024 | 0.481024 | 0.481024 | 0.481024 | 0.481024
[6 empty] | 0.5 | 0.6 | 0.6 | 0.6 | 0.6 | 0.6
[6 empty] | 0.6 | 0.714816 | 0.714816 | 0.714816 | 0.714816 | 0.714816
[6 empty] | 0.7 | 0.820792 | 0.820792 | 0.820792 | 0.820792 | 0.820792
[6 empty] | 0.8 | 0.910848 | 0.910848 | 0.910848 | 0.910848 | 0.910848
[6 empty] | 0.9 | 0.975024 | 0.975024 | 0.975024 | 0.975024 | 0.975024
[6 empty] | 1 | 1 | 1 | 1 | 1 | 1
[6 empty] | 1.1 | 0.652968 | 0.9423806 | 0.9685821 | 0.978403 | 0.9835462
[6 empty] | 1.2 | 0.3391304 | 0.8168675 | 0.8937063 | 0.9251232 | 0.9422053
[6 empty] | 1.3 | 0.1981243 | 0.6823038 | 0.8019114 | 0.8560909 | 0.8869982
[6 empty] | 1.4 | 0.130186 | 0.5654039 | 0.7103383 | 0.7827796 | 0.8262361
[6 empty] | 1.5 | 0.09307876 | 0.4714882 | 0.6270854 | 0.711903 | 0.7652872
[6 empty] | 1.6 | 0.07065217 | 0.3978873 | 0.5546875 | 0.6466942 | 0.7071918
[6 empty] | 1.7 | 0.05602028 | 0.3403012 | 0.4929884 | 0.5882808 | 0.6534202
[6 empty] | 1.8 | 0.04590035 | 0.2948681 | 0.440791 | 0.5366737 | 0.6044885
[6 empty] | 1.9 | 0.03857567 | 0.2585812 | 0.396648 | 0.4913658 | 0.5603799
[6 empty] | 2 | 0.03307888 | 0.2292089 | 0.3591906 | 0.4516595 | 0.5208071
[6 empty] | 2.1 | 0.02883092 | 0.2051171 | 0.3272368 | 0.4168305 | 0.4853657
[6 empty] | 2.2 | 0.0254675 | 0.185108 | 0.2998081 | 0.386203 | 0.4536196
[6 empty] | 2.3 | 0.02274975 | 0.1682963 | 0.2761089 | 0.3591778 | 0.4251443
[6 empty] | 2.4 | 0.02051552 | 0.1540209 | 0.2554978 | 0.3352374 | 0.3995485
[6 empty] | 2.5 | 0.01865136 | 0.1417817 | 0.2374582 | 0.3139418 | 0.3764813
[6 empty] | 2.6 | 0.01707588 | 0.1311959 | 0.2215732 | 0.2949192 | 0.3556336
[6 empty] | 2.7 | 0.01572933 | 0.1219668 | 0.207505 | 0.2778563 | 0.3367356
[6 empty] | 2.8 | 0.01456699 | 0.1138621 | 0.1949784 | 0.2624895 | 0.3195534
[6 empty] | 2.9 | 0.01355481 | 0.1066975 | 0.1837682 | 0.2485964 | 0.3038845
[6 empty] | 3 | 0.01266645 | 0.1003255 | 0.1736885 | 0.2359889 | 0.2895536
[6 empty] | 3.1 | 0.01188125 | 0.09462708 | 0.1645854 | 0.2245077 | 0.2764092
[6 empty] | 3.2 | 0.0111828 | 0.08950495 | 0.1563303 | 0.2140171 | 0.26432
[6 empty] | 3.3 | 0.01055792 | 0.08487925 | 0.1488154 | 0.2044011 | 0.2531718
[6 empty] | 3.4 | 0.009995929 | 0.08068378 | 0.1419499 | 0.1955603 | 0.2428655
[6 empty] | 3.5 | 0.009488062 | 0.07686328 | 0.1356564 | 0.1874091 | 0.2333145
[6 empty] | 3.6 | 0.009027081 | 0.07337133 | 0.1298693 | 0.1798736 | 0.224443
[6 empty] | 3.7 | 0.008606961 | 0.07016867 | 0.1245319 | 0.1728895 | 0.2161845
[6 empty] | 3.8 | 0.008222644 | 0.06722189 | 0.1195957 | 0.1664009 | 0.2084806
[6 empty] | 3.9 | 0.00786986 | 0.06450244 | 0.1150188 | 0.1603589 | 0.2012796
[6 empty] | 4 | 0.00754498 | 0.06198574 | 0.1107644 | 0.1547207 | 0.194536
[7 empty] | 0.007244899 | 0.05965057 | 0.1068009 | 0.1494486 | 0.1882093
[7 empty] | 0.006966952 | 0.0574785 | 0.1031001 | 0.1445092 | 0.1822633
[7 empty] | 0.006708832 | 0.05545348 | 0.09963774 | 0.139873 | 0.176666
[7 empty] | 0.006468539 | 0.05356143 | 0.09639199 | 0.1355138 | 0.1713887
[7 empty] | 0.006244329 | 0.05178999 | 0.09334372 | 0.1314083 | 0.1664055
[7 empty] | 0.006034674 | 0.05012826 | 0.09047593 | 0.1275356 | 0.1616934
[7 empty] | 0.00583823 | 0.0485666 | 0.08777344 | 0.1238769 | 0.1572314
[7 empty] | 0.005653813 | 0.04709642 | 0.08522273 | 0.1204155 | 0.1530007
[7 empty] | 0.005480371 | 0.04571009 | 0.08281164 | 0.1171362 | 0.1489844
[7 empty] | 0.005316973 | 0.04440079 | 0.0805293 | 0.1140255 | 0.145167
[7 empty] | 0.005162787 | 0.0431624 | 0.07836588 | 0.1110709 | 0.1415343
[7 empty] | 0.00501707 | 0.04198942 | 0.07631253 | 0.1082613 | 0.1380738
[7 empty] | 0.004879154 | 0.04087692 | 0.07436122 | 0.1055864 | 0.1347737
[7 empty] | 0.004748441 | 0.03982041 | 0.0725047 | 0.1030371 | 0.1316234
[7 empty] | 0.00462439 | 0.03881585 | 0.07073635 | 0.1006049 | 0.1286131
[7 empty] | 0.004506512 | 0.03785957 | 0.06905016 | 0.09828197 | 0.1257339
[7 empty] | 0.004394366 | 0.03694823 | 0.06744063 | 0.09606138 | 0.1229777

## UHPC 受拉 徐海滨
| 为根据试验实际测得的数据 | 单轴受拉应力-应变曲线 | [5 empty] | 能量法
| 为ABAQUS输入数据(需要截选) | x（ξ） | ε（名义） | σ（名义） | ε(真实) | σ(真实) | ε(非弹性) | d | ε(非弹性)
fct | 8 | 0.1 | 3.288e-05 | 0.8 | 3.287946e-05 | 0.800026304 | 1.621224e-05 | 0.2880177 | 1.621224e-05
εca | 0.0003288 | 0.2 | 6.576e-05 | 1.6 | 6.575784e-05 | 1.600105216 | 3.242231e-05 | 0.2880002 | 3.242231e-05
εpc | 0.002195 | 0.3 | 9.864e-05 | 2.4 | 9.863514e-05 | 2.400236736 | 4.86302e-05 | 0.2879826 | 4.86302e-05
|  | 0.4 | 0.00013152 | 3.2 | 0.0001315114 | 3.200420864 | 6.483592e-05 | 0.2879651 | 6.483592e-05
E0 | 48000 | 0.5 | 0.0001644 | 4 | 0.0001643865 | 4.0006576 | 8.103945e-05 | 0.2879475 | 8.103945e-05
|  | 0.6 | 0.00019728 | 4.8 | 0.0001972605 | 4.800946944 | 9.724081e-05 | 0.2879299 | 9.724081e-05
|  | 0.7 | 0.00023016 | 5.6 | 0.0002301335 | 5.601288896 | 0.00011344 | 0.2879124 | 0.00011344
|  | 0.8 | 0.00026304 | 6.4 | 0.0002630054 | 6.401683456 | 0.000129637 | 0.2878948 | 0.000129637
|  | 0.9 | 0.00029592 | 7.2 | 0.0002958762 | 7.202130624 | 0.0001458318 | 0.2878773 | 0.0001458318
|  | 1 | 0.0003288 | 8 | 0.000328746 | 8.0026304 | 0.0001620245 | 0.2878597 | 0.0001620245
|  | 1.5 | 0.0004932 | 8 | 0.0004930784 | 8.0039456 | 0.0003263296 | 0.4184682 | 0.0003263296
|  | 2 | 0.0006576 | 8 | 0.0006573839 | 8.0052608 | 0.0004906076 | 0.4963166 | 0.0004906076
|  | 2.5 | 0.000822 | 8 | 0.0008216623 | 8.006576 | 0.0006548587 | 0.5494364 | 0.0006548587
|  | 3 | 0.0009864 | 8 | 0.0009859138 | 8.0078912 | 0.0008190828 | 0.5886429 | 0.0008190828
|  | 3.5 | 0.0011508 | 8 | 0.001150138 | 8.0092064 | 0.0009832799 | 0.6191104 | 0.0009832799
|  | 4 | 0.0013152 | 8 | 0.001314336 | 8.0105216 | 0.00114745 | 0.6436665 | 0.00114745
|  | 4.5 | 0.0014796 | 8 | 0.001478506 | 8.0118368 | 0.001311593 | 0.6640042 | 0.001311593
|  | 5 | 0.001644 | 8 | 0.00164265 | 8.013152 | 0.001475709 | 0.6812072 | 0.001475709
|  | 5.5 | 0.0018084 | 8 | 0.001806767 | 8.0144672 | 0.001639799 | 0.6960055 | 0.001639799
|  | 6 | 0.0019728 | 8 | 0.001970857 | 8.0157824 | 0.001803861 | 0.7089116 | 0.001803861
|  | 6.5 | 0.0021372 | 8 | 0.002134919 | 8.0170976 | 0.001967897 | 0.7202969 | 0.001967897
|  | 7 | 0.0023016 | 8 | 0.002298955 | 8.0184128 | 0.002131905 | 0.7304382 | 0.002131905
|  | 7.5 | 0.002466 | 8 | 0.002462964 | 8.019728 | 0.002295887 | 0.7395465 | 0.002295887
|  | 8 | 0.0026304 | 8 | 0.002626947 | 8.0210432 | 0.002459841 | 0.747786 | 0.002459841
|  | 8.5 | 0.0027948 | 8 | 0.002790902 | 8.0223584 | 0.002623769 | 0.7552864 | 0.002623769
|  | 9 | 0.0029592 | 8 | 0.00295483 | 8.0236736 | 0.00278767 | 0.7621519 | 0.00278767
|  | 9.5 | 0.0031236 | 8 | 0.003118732 | 8.0249888 | 0.002951544 | 0.7684672 | 0.002951544
|  | 6.675791 | 0.002195 | 8 | 0.002192595 | 8.01756 | 0.002025562 | 0.7239922 | 0.002025562

## UHPC 受拉 部分汇总
| 为根据试验实际测得的数据 | [5 empty] | 单轴受拉应力-应变曲线 | [8 empty] | 能量法
| 为ABAQUS输入数据(需要截选) | [5 empty] | x（ξ） | ε（名义） | σ（名义） | ε(真实) | σ(真实) | ε(非弹性) | 胡翱翔 | 杜任远 | 安明喆 | d | ε(非弹性) | 陈扬弘
[7 empty] | 0 | [5 empty] | 0 | 0 | 0 |  |  | 0
fct | 6.08 | [5 empty] | 0.1 | 3.288e-05 | 0.608 | 3.287946e-05 | 0.60802 | 1.857311e-05 | 0.1601864 | 0.6460766 | 0.1333 | 0.3403674 | 1.857311e-05 | 0.11629
εca | 0.0003288 | a | b | c | d | e | 0.2 | 6.576e-05 | 1.216 | 6.575784e-05 | 1.21608 | 3.714419e-05 | 0.3181259 | 0.8361621 | 0.2704 | 0.3403511 | 3.714419e-05 | 0.24352
εpc | 0.002195 | [5 empty] | 0.3 | 9.864e-05 | 1.824 | 9.863514e-05 | 1.82418 | 5.571325e-05 | 0.469612 | 0.9155926 | 0.4071 | 0.3403348 | 5.571325e-05 | 0.37623
[7 empty] | 0.4 | 0.00013152 | 2.432 | 0.0001315114 | 2.43232 | 7.42803e-05 | 0.6093186 | 0.9549501 | 0.5392 | 0.3403186 | 7.42803e-05 | 0.50896
E0 | 42500 | [5 empty] | 0.5 | 0.0001644 | 3.04 | 0.0001643865 | 3.040499776 | 9.284532e-05 | 0.7318654 | 0.9762184 | 0.6625 | 0.3403023 | 9.284532e-05 | 0.63625
[7 empty] | 0.6 | 0.00019728 | 3.648 | 0.0001972605 | 3.64872 | 0.0001114083 | 0.8328665 | 0.9881476 | 0.7728 | 0.340286 | 0.0001114083 | 0.75264
[7 empty] | 0.7 | 0.00023016 | 4.256 | 0.0002301335 | 4.25698 | 0.0001299693 | 0.909727 | 0.9948051 | 0.8659 | 0.3402698 | 0.0001299693 | 0.85267
[7 empty] | 0.8 | 0.00026304 | 4.864 | 0.0002630054 | 4.865279 | 0.0001485282 | 0.9619759 | 0.9982949 | 0.9376 | 0.3402535 | 0.0001485282 | 0.93088
选这个 | [6 empty] | 0.9 | 0.00029592 | 5.472 | 0.0002958762 | 5.473619 | 0.0001670852 | 0.9910972 | 0.9997938 | 0.9837 | 0.3402372 | 0.0001670852 | 0.98181
[7 empty] | 1 | 0.0003288 | 6.08 | 0.000328746 | 6.081999104 | 0.0001856401 | 1 | 1 | 1 | 0.340221 | 0.0001856401 | 1
[7 empty] | 1.1 | [5 empty] | 0.9995467 | 0.9996382 | 0.8873341 | #DIV/0! | 0 | 0.9407813
[7 empty] | 1.2 | [5 empty] | 0.9986513 | 0.998252 | 0.7256087 |  |  | 0.8228104
[7 empty] | 1.3 | [5 empty] | 0.9975224 | 0.9957411 | 0.5898167 |  |  | 0.6995518
[7 empty] | 1.4 | [5 empty] | 0.996253 | 0.9921406 | 0.487067 |  |  | 0.5921056
[7 empty] | 1.5 | [5 empty] | 0.9948964 | 0.9875266 | 0.4104526 |  |  | 0.504424
[7 empty] | 1.6 | [5 empty] | 0.9934861 | 0.9819885 | 0.352629 |  |  | 0.4343375
[7 empty] | 1.7 | [5 empty] | 0.9920441 | 0.9756182 | 0.3081176 |  |  | 0.3783782
[7 empty] | 1.8 | [5 empty] | 0.9905852 | 0.9685047 | 0.273134 |  |  | 0.3333686
[7 empty] | 1.9 | [5 empty] | 0.9891195 | 0.9607327 | 0.2450955 |  |  | 0.2967736
[7 empty] | 2 | [5 empty] | 0.9876543 | 0.952381 | 0.2222222 |  |  | 0.2666667
[7 empty] | 2.1 | [5 empty] | 0.9861945 | 0.9435225 | 0.2032669 |  |  | 0.241605
[7 empty] | 2.2 | [5 empty] | 0.9847437 | 0.9342246 | 0.1873382 |  |  | 0.2205092
[7 empty] | 2.3 | [5 empty] | 0.9833043 | 0.9245488 | 0.1737873 |  |  | 0.2025664
[7 empty] | 2.4 | [5 empty] | 0.9818781 | 0.9145515 | 0.1621328 |  |  | 0.1871591
[7 empty] | 2.5 | [5 empty] | 0.9804662 | 0.9042841 | 0.1520116 |  |  | 0.173813
[7 empty] | 2.6 | [5 empty] | 0.9790693 | 0.8937933 | 0.1431457 |  |  | 0.16216
[7 empty] | 2.7 | [5 empty] | 0.9776879 | 0.8831216 | 0.1353189 |  |  | 0.1519111
[7 empty] | 2.8 | [5 empty] | 0.9763224 | 0.8723074 | 0.1283611 |  |  | 0.1428371
[7 empty] | 2.9 | [5 empty] | 0.9749726 | 0.8613856 | 0.1221366 |  |  | 0.1347544
[7 empty] | 3 | [5 empty] | 0.9736387 | 0.8503876 | 0.1165362 |  |  | 0.1275146
[7 empty] | 3.1 | [5 empty] | 0.9723204 | 0.8393416 | 0.1114711 |  |  | 0.1209965
[7 empty] | 3.2 | [5 empty] | 0.9710175 | 0.8282732 | 0.1068683 |  |  | 0.1151007
[7 empty] | 3.3 | [5 empty] | 0.9697299 | 0.8172051 | 0.1026673 |  |  | 0.1097446
[7 empty] | 3.4 | [5 empty] | 0.9684572 | 0.8061579 | 0.09881763 |  |  | 0.1048591
[7 empty] | 3.5 | [5 empty] | 0.9671991 | 0.7951496 | 0.09527691 |  |  | 0.1003865
[7 empty] | 3.6 | [5 empty] | 0.9659553 | 0.7841965 | 0.09200919 |  |  | 0.09627765
[7 empty] | 3.7 | [5 empty] | 0.9647255 | 0.773313 | 0.08898388 |  |  | 0.09249087
[7 empty] | 3.8 | [5 empty] | 0.9635094 | 0.7625117 | 0.08617475 |  |  | 0.08899048
[7 empty] | 3.9 | [5 empty] | 0.9623066 | 0.7518038 | 0.08355922 |  |  | 0.08574577
[7 empty] | 4 | [5 empty] | 0.9611168 | 0.741199 | 0.08111771 |  |  | 0.08273019

## 混凝土塑形损伤模型参数
分享创造价值：基于GB50010-2010规范的塑性损伤模型参数计算_张田V1.1.5
控制参数 | f_cu | E_c | f_c | f_t | f_ce | 单位系统 | N-mm | k_c | k_t
| 50 | 34554.25 | 33.5 | 2.725033 | 20.1 |  |  | 0.7 | 0.1
受压本构曲线 | [13 empty] | Abaqus Input |  |  |  | 检查 | FEA NX Input
ε_c | α_c | ε | x | ρ_c | n | D_c | ε_n | σ_n | ε_ture | σ_ture | ε_in | d_c1 | d_c2 | 应力 | 非弹性应变 | 损伤 | 非弹性应变 | ε_cpl | 非弹性应变 | 应力 | 非弹性应变 | 破坏
0.001695522 | 1.567065 | 0.000581694 | 0.3430767 | 0.5717944 | 2.335327 | 0.05800275 | 0.000581694 | 18.93414 | 0.0005815249 | 18.94516 | 3.325199e-05 | 0.01786946 | 0.04072508 | 18.94516 | 0 | 0 | 0 |  | 0 | -18.94516 | 0 | 0
0.001695522 | 1.567065 | 0.0007512462 | 0.4430767 | 0.5717944 | 2.335327 | 0.1006375 | 0.0007512462 | 23.34633 | 0.0007509642 | 23.36386 | 7.481391e-05 | 0.03212762 | 0.07188511 | 23.36386 | 7.481391e-05 | 0.03212762 | 7.481391e-05 | 5.236974e-05 | -7.481391e-05 | -23.36386 | -7.481391e-05 | 0.03212762
0.001695522 | 1.567065 | 0.0007936342 | 0.4680767 | 0.5717944 | 2.335327 | 0.1128478 | 0.0007936342 | 24.32876 | 0.0007933195 | 24.34807 | 8.868631e-05 | 0.03638467 | 0.0809695 | 24.34807 | 8.868631e-05 | 0.03638467 | 8.868631e-05 | 6.208042e-05 | -8.868631e-05 | -24.34807 | -8.868631e-05 | 0.03638467
0.001695522 | 1.567065 | 0.000864281 | 0.5097433 | 0.5717944 | 2.335327 | 0.1343734 | 0.000864281 | 25.85158 | 0.0008639077 | 25.87392 | 0.0001151165 | 0.04408756 | 0.0971596 | 25.87392 | 0.0001151165 | 0.04408756 | 0.0001151165 | 8.058153e-05 | -0.0001151165 | -25.87392 | -0.0001151165 | 0.04408756
0.001695522 | 1.567065 | 0.001005574 | 0.5930767 | 0.5717944 | 2.335327 | 0.1810537 | 0.001005574 | 28.45582 | 0.001005069 | 28.48444 | 0.0001807296 | 0.06171347 | 0.1330501 | 28.48444 | 0.0001807296 | 0.06171347 | 0.0001807296 | 0.0001265108 | -0.0001807296 | -28.48444 | -0.0001807296 | 0.06171347
0.001695522 | 1.567065 | 0.001429455 | 0.8430767 | 0.5717944 | 2.335327 | 0.3345204 | 0.001429455 | 32.87053 | 0.001428434 | 32.91752 | 0.0004758013 | 0.1303121 | 0.2590515 | 32.91752 | 0.0004758013 | 0.1303121 | 0.0004758013 | 0.0003330609 | -0.0004758013 | -32.91752 | -0.0004758013 | 0.1303121
0.001695522 | 1.567065 | 0.001695522 | 1 | 0.5717944 | 2.335327 | 0.4282056 | 0.001695522 | 33.5 | 0.001694086 | 33.5568 | 0.0007229524 | 0.1825607 | 0.342585 | 33.5568 | 0.0007229524 | 0.1825607 | 0.0007229524 | 0.0005060667 | -0.0007229524 | -33.5568 | -0.0007229524 | 0.1825607
0.001695522 | 1.567065 | 0.001865074 | 1.1 | 0.5717944 | 2.335327 | 0.4874882 | 0.001865074 | 33.02946 | 0.001863337 | 33.09106 | 0.0009056817 | 0.221013 | 0.3983188 | 33.09106 | 0.0009056817 | 0.221013 | 0.0009056817 | 0.0006339772 | -0.0009056817 | -33.09106 | -0.0009056817 | 0.221013
0.001695522 | 1.567065 | 0.002034626 | 1.2 | 0.5717944 | 2.335327 | 0.547159 | 0.002034626 | 31.83698 | 0.002032559 | 31.90176 | 0.001109322 | 0.2649585 | 0.4568437 | 31.90176 | 0.001109322 | 0.2649585 | 0.001109322 | 0.0007765257 | -0.001109322 | -31.90176 | -0.001109322 | 0.2649585
0.001695522 | 1.567065 | 0.002204179 | 1.3 | 0.5717944 | 2.335327 | 0.603206 | 0.002204179 | 30.22132 | 0.002201753 | 30.28793 | 0.00132522 | 0.3120371 | 0.5141675 | 30.28793 | 0.00132522 | 0.3120371 | 0.00132522 | 0.0009276542 | -0.00132522 | -30.28793 | -0.00132522 | 0.3120371
0.001695522 | 1.567065 | 0.002373731 | 1.4 | 0.5717944 | 2.335327 | 0.6536113 | 0.002373731 | 28.41167 | 0.002370918 | 28.47911 | 0.001546733 | 0.3602064 | 0.5677874 | 28.47911 | 0.001546733 | 0.3602064 | 0.001546733 | 0.001082713 | -0.001546733 | -28.47911 | -0.001546733 | 0.3602064
0.001695522 | 1.567065 | 0.002543283 | 1.5 | 0.5717944 | 2.335327 | 0.6977457 | 0.002543283 | 26.56248 | 0.002540054 | 26.63004 | 0.001769381 | 0.407852 | 0.6164355 | 26.63004 | 0.001769381 | 0.407852 | 0.001769381 | 0.001238567 | -0.001769381 | -26.63004 | -0.001769381 | 0.407852
0.001695522 | 1.567065 | 0.002712835 | 1.6 | 0.5717944 | 2.335327 | 0.7357872 | 0.002712835 | 24.76731 | 0.002709162 | 24.8345 | 0.001990452 | 0.4538036 | 0.6597058 | 24.8345 | 0.001990452 | 0.4538036 | 0.001990452 | 0.001393316 | -0.001990452 | -24.8345 | -0.001990452 | 0.4538036
0.001695522 | 1.567065 | 0.002882387 | 1.7 | 0.5717944 | 2.335327 | 0.7683037 | 0.002882387 | 23.07666 | 0.002878241 | 23.14317 | 0.002208478 | 0.4972904 | 0.697719 | 23.14317 | 0.002208478 | 0.4972904 | 0.002208478 | 0.001545934 | -0.002208478 | -23.14317 | -0.002208478 | 0.4972904
0.001695522 | 1.567065 | 0.00305194 | 1.8 | 0.5717944 | 2.335327 | 0.7960006 | 0.00305194 | 21.51327 | 0.003047292 | 21.57893 | 0.002422798 | 0.5378682 | 0.730874 | 21.57893 | 0.002422798 | 0.5378682 | 0.002422798 | 0.001695958 | -0.002422798 | -21.57893 | -0.002422798 | 0.5378682
0.001695522 | 1.567065 | 0.003221492 | 1.9 | 0.5717944 | 2.335327 | 0.8195846 | 0.003221492 | 20.08316 | 0.003216314 | 20.14786 | 0.002633235 | 0.5753402 | 0.7596882 | 20.14786 | 0.002633235 | 0.5753402 | 0.002633235 | 0.001843264 | -0.002633235 | -20.14786 | -0.002633235 | 0.5753402
0.001695522 | 1.567065 | 0.003391044 | 2 | 0.5717944 | 2.335327 | 0.8397017 | 0.003391044 | 18.78295 | 0.003385307 | 18.84664 | 0.002839885 | 0.6096846 | 0.7847026 | 18.84664 | 0.002839885 | 0.6096846 | 0.002839885 | 0.00198792 | -0.002839885 | -18.84664 | -0.002839885 | 0.6096846
0.001695522 | 1.567065 | 0.003560596 | 2.1 | 0.5717944 | 2.335327 | 0.8569136 | 0.003560596 | 17.60445 | 0.003554272 | 17.66713 | 0.003042985 | 0.6409962 | 0.8064317 | 17.66713 | 0.003042985 | 0.6409962 | 0.003042985 | 0.00213009 | -0.003042985 | -17.66713 | -0.003042985 | 0.6409962
0.001695522 | 1.567065 | 0.003730148 | 2.2 | 0.5717944 | 2.335327 | 0.8716964 | 0.003730148 | 16.53737 | 0.003723209 | 16.59906 | 0.003242832 | 0.6694412 | 0.8253404 | 16.59906 | 0.003242832 | 0.6694412 | 0.003242832 | 0.002269982 | -0.003242832 | -16.59906 | -0.003242832 | 0.6694412
0.001695522 | 1.567065 | 0.003899701 | 2.3 | 0.5717944 | 2.335327 | 0.8844472 | 0.003899701 | 15.57088 | 0.003892116 | 15.6316 | 0.003439738 | 0.6952243 | 0.8418365 | 15.6316 | 0.003439738 | 0.6952243 | 0.003439738 | 0.002407816 | -0.003439738 | -15.6316 | -0.003439738 | 0.6952243
0.001695522 | 1.567065 | 0.004069253 | 2.4 | 0.5717944 | 2.335327 | 0.8954948 | 0.004069253 | 14.69447 | 0.004060996 | 14.75426 | 0.003634007 | 0.7185664 | 0.8562713 | 14.75426 | 0.003634007 | 0.7185664 | 0.003634007 | 0.002543805 | -0.003634007 | -14.75426 | -0.003634007 | 0.7185664
0.001695522 | 1.567065 | 0.004238805 | 2.5 | 0.5717944 | 2.335327 | 0.9051105 | 0.004238805 | 13.89835 | 0.004229847 | 13.95726 | 0.003825923 | 0.7396899 | 0.8689442 | 13.95726 | 0.003825923 | 0.7396899 | 0.003825923 | 0.002678146 | -0.003825923 | -13.95726 | -0.003825923 | 0.7396899
0.001695522 | 1.567065 | 0.004408357 | 2.6 | 0.5717944 | 2.335327 | 0.9135176 | 0.004408357 | 13.17365 | 0.004398669 | 13.23172 | 0.004015743 | 0.7588094 | 0.8801088 | 13.23172 | 0.004015743 | 0.7588094 | 0.004015743 | 0.00281102 | -0.004015743 | -13.23172 | -0.004015743 | 0.7588094
0.001695522 | 1.567065 | 0.004577909 | 2.7 | 0.5717944 | 2.335327 | 0.9209007 | 0.004577909 | 12.51242 | 0.004567463 | 12.5697 | 0.004203695 | 0.7761262 | 0.8899794 | 12.5697 | 0.004203695 | 0.7761262 | 0.004203695 | 0.002942587 | -0.004203695 | -12.5697 | -0.004203695 | 0.7761262
0.001695522 | 1.567065 | 0.004747462 | 2.8 | 0.5717944 | 2.335327 | 0.9274123 | 0.004747462 | 11.90765 | 0.004736228 | 11.96418 | 0.004389984 | 0.7918258 | 0.8987365 | 11.96418 | 0.004389984 | 0.7918258 | 0.004389984 | 0.003072989 | -0.004389984 | -11.96418 | -0.004389984 | 0.7918258
0.001695522 | 1.567065 | 0.004917014 | 2.9 | 0.5717944 | 2.335327 | 0.933179 | 0.004917014 | 11.35314 | 0.004904965 | 11.40896 | 0.004574789 | 0.8060771 | 0.9065328 | 11.40896 | 0.004574789 | 0.8060771 | 0.004574789 | 0.003202352 | -0.004574789 | -11.40896 | -0.004574789 | 0.8060771
0.001695522 | 1.567065 | 0.005086566 | 3 | 0.5717944 | 2.335327 | 0.9383062 | 0.005086566 | 10.84346 | 0.005073673 | 10.89862 | 0.004758267 | 0.8190324 | 0.9134972 | 10.89862 | 0.004758267 | 0.8190324 | 0.004758267 | 0.003330787 | -0.004758267 | -10.89862 | -0.004758267 | 0.8190324
0.001695522 | 1.567065 | 0.00542567 | 3.2 | 0.5717944 | 2.335327 | 0.9469804 | 0.00542567 | 9.940106 | 0.005411004 | 9.994038 | 0.005121777 | 0.8415852 | 0.9253505 | 9.994038 | 0.005121777 | 0.8415852 | 0.005121777 | 0.003585244 | -0.005121777 | -9.994038 | -0.005121777 | 0.8415852
0.001695522 | 1.567065 | 0.005764775 | 3.4 | 0.5717944 | 2.335327 | 0.9539851 | 0.005764775 | 9.166049 | 0.005748222 | 9.218889 | 0.005481427 | 0.8604063 | 0.9349883 | 9.218889 | 0.005481427 | 0.8604063 | 0.005481427 | 0.003836999 | -0.005481427 | -9.218889 | -0.005481427 | 0.8604063
0.001695522 | 1.567065 | 0.006103879 | 3.6 | 0.5717944 | 2.335327 | 0.9597139 | 0.006103879 | 8.496933 | 0.006085326 | 8.548797 | 0.005837924 | 0.8762234 | 0.9429153 | 8.548797 | 0.005837924 | 0.8762234 | 0.005837924 | 0.004086547 | -0.005837924 | -8.548797 | -0.005837924 | 0.8762234
0.001695522 | 1.567065 | 0.006442983 | 3.8 | 0.5717944 | 2.335327 | 0.9644534 | 0.006442983 | 7.913819 | 0.006422316 | 7.964807 | 0.006191815 | 0.889609 | 0.9495043 | 7.964807 | 0.006191815 | 0.889609 | 0.006191815 | 0.00433427 | -0.006191815 | -7.964807 | -0.006191815 | 0.889609
0.001695522 | 1.567065 | 0.006782088 | 4 | 0.5717944 | 2.335327 | 0.9684154 | 0.006782088 | 7.40185 | 0.006759193 | 7.45205 | 0.006543531 | 0.9010143 | 0.9550341 | 7.45205 | 0.006543531 | 0.9010143 | 0.006543531 | 0.004580471 | -0.006543531 | -7.45205 | -0.006543531 | 0.9010143
0.001695522 | 1.567065 | 0.007121192 | 4.2 | 0.5717944 | 2.335327 | 0.9717587 | 0.007121192 | 6.949266 | 0.007095956 | 6.998753 | 0.006893412 | 0.9107959 | 0.9597163 | 6.998753 | 0.006893412 | 0.9107959 | 0.006893412 | 0.004825389 | -0.006893412 | -6.998753 | -0.006893412 | 0.9107959
0.001695522 | 1.567065 | 0.007460297 | 4.4 | 0.5717944 | 2.335327 | 0.9746041 | 0.007460297 | 6.546669 | 0.007432606 | 6.595509 | 0.007241732 | 0.9192373 | 0.9637128 | 6.595509 | 0.007241732 | 0.9192373 | 0.007241732 | 0.005069213 | -0.007241732 | -6.595509 | -0.007241732 | 0.9192373
0.001695522 | 1.567065 | 0.007799401 | 4.6 | 0.5717944 | 2.335327 | 0.9770448 | 0.007799401 | 6.18648 | 0.007769143 | 6.234731 | 0.00758871 | 0.926565 | 0.9671494 | 6.234731 | 0.00758871 | 0.926565 | 0.00758871 | 0.005312097 | -0.00758871 | -6.234731 | -0.00758871 | 0.926565
0.001695522 | 1.567065 | 0.008138505 | 4.8 | 0.5717944 | 2.335327 | 0.9791532 | 0.008138505 | 5.862534 | 0.008105566 | 5.910246 | 0.007934524 | 0.9329613 | 0.9701247 | 5.910246 | 0.007934524 | 0.9329613 | 0.007934524 | 0.005554167 | -0.007934524 | -5.910246 | -0.007934524 | 0.9329613
0.001695522 | 1.567065 | 0.00847761 | 5 | 0.5717944 | 2.335327 | 0.9809865 | 0.00847761 | 5.569774 | 0.008441877 | 5.616992 | 0.008279321 | 0.9385736 | 0.9727168 | 5.616992 | 0.008279321 | 0.9385736 | 0.008279321 | 0.005795525 | -0.008279321 | -5.616992 | -0.008279321 | 0.9385736
0.001695522 | 1.567065 | 0.008816714 | 5.2 | 0.5717944 | 2.335327 | 0.9825901 | 0.008816714 | 5.304019 | 0.008778074 | 5.350783 | 0.008623222 | 0.9435223 | 0.9749881 | 5.350783 | 0.008623222 | 0.9435223 | 0.008623222 | 0.006036256 | -0.008623222 | -5.350783 | -0.008623222 | 0.9435223
0.001695522 | 1.567065 | 0.009155819 | 5.4 | 0.5717944 | 2.335327 | 0.9840005 | 0.009155819 | 5.061786 | 0.009114158 | 5.108131 | 0.008966329 | 0.9479057 | 0.9769889 | 5.108131 | 0.008966329 | 0.9479057 | 0.008966329 | 0.00627643 | -0.008966329 | -5.108131 | -0.008966329 | 0.9479057
0.001695522 | 1.567065 | 0.009494923 | 5.6 | 0.5717944 | 2.335327 | 0.9852475 | 0.009494923 | 4.840155 | 0.00945013 | 4.886112 | 0.009308726 | 0.9518054 | 0.9787602 | 4.886112 | 0.009308726 | 0.9518054 | 0.009308726 | 0.006516108 | -0.009308726 | -4.886112 | -0.009308726 | 0.9518054
0.001695522 | 1.567065 | 0.009834027 | 5.8 | 0.5717944 | 2.335327 | 0.986355 | 0.009834027 | 4.636659 | 0.009785988 | 4.682256 | 0.009650484 | 0.9552886 | 0.9803356 | 4.682256 | 0.009650484 | 0.9552886 | 0.009650484 | 0.006755339 | -0.009650484 | -4.682256 | -0.009650484 | 0.9552886
0.001695522 | 1.567065 | 0.01017313 | 6 | 0.5717944 | 2.335327 | 0.9873431 | 0.01017313 | 4.449204 | 0.01012173 | 4.494467 | 0.009991664 | 0.9584118 | 0.9817426 | 4.494467 | 0.009991664 | 0.9584118 | 0.009991664 | 0.006994165 | -0.009991664 | -4.494467 | -0.009991664 | 0.9584118
0.001695522 | 1.567065 | 0.01051224 | 6.2 | 0.5717944 | 2.335327 | 0.9882282 | 0.01051224 | 4.276 | 0.01045737 | 4.320951 | 0.01033232 | 0.9612222 | 0.9830044 | 4.320951 | 0.01033232 | 0.9612222 | 0.01033232 | 0.007232623 | -0.01033232 | -4.320951 | -0.01033232 | 0.9612222
0.001695522 | 1.567065 | 0.01085134 | 6.4 | 0.5717944 | 2.335327 | 0.9890241 | 0.01085134 | 4.11551 | 0.01079289 | 4.160169 | 0.01067249 | 0.9637597 | 0.98414 | 4.160169 | 0.01067249 | 0.9637597 | 0.01067249 | 0.007470744 | -0.01067249 | -4.160169 | -0.01067249 | 0.9637597
0.001695522 | 1.567065 | 0.01119045 | 6.6 | 0.5717944 | 2.335327 | 0.9897423 | 0.01119045 | 3.966407 | 0.0111283 | 4.010793 | 0.01101222 | 0.9660581 | 0.9851658 | 4.010793 | 0.01101222 | 0.9660581 | 0.01101222 | 0.007708556 | -0.01101222 | -4.010793 | -0.01101222 | 0.9660581
0.001695522 | 1.567065 | 0.01152955 | 6.8 | 0.5717944 | 2.335327 | 0.9903926 | 0.01152955 | 3.827539 | 0.01146359 | 3.871668 | 0.01135154 | 0.9681462 | 0.9860953 | 3.871668 | 0.01135154 | 0.9681462 | 0.01135154 | 0.007946081 | -0.01135154 | -3.871668 | -0.01135154 | 0.9681462
0.001695522 | 1.567065 | 0.01186865 | 7 | 0.5717944 | 2.335327 | 0.9909832 | 0.01186865 | 3.697902 | 0.01179877 | 3.741792 | 0.01169049 | 0.9700486 | 0.9869401 | 3.741792 | 0.01169049 | 0.9700486 | 0.01169049 | 0.00818334 | -0.01169049 | -3.741792 | -0.01169049 | 0.9700486
0.001695522 | 1.567065 | 0.01220776 | 7.2 | 0.5717944 | 2.335327 | 0.9915212 | 0.01220776 | 3.57662 | 0.01213384 | 3.620283 | 0.01202907 | 0.9717864 | 0.9877103 | 3.620283 | 0.01202907 | 0.9717864 | 0.01202907 | 0.008420351 | -0.01202907 | -3.620283 | -0.01202907 | 0.9717864
0.001695522 | 1.567065 | 0.01254686 | 7.4 | 0.5717944 | 2.335327 | 0.9920126 | 0.01254686 | 3.462921 | 0.0124688 | 3.50637 | 0.01236733 | 0.973378 | 0.9884143 | 3.50637 | 0.01236733 | 0.973378 | 0.01236733 | 0.00865713 | -0.01236733 | -3.50637 | -0.01236733 | 0.973378
0.001695522 | 1.567065 | 0.01288597 | 7.6 | 0.5717944 | 2.335327 | 0.9924626 | 0.01288597 | 3.356123 | 0.01280365 | 3.39937 | 0.01270527 | 0.9748392 | 0.9890595 | 3.39937 | 0.01270527 | 0.9748392 | 0.01270527 | 0.00889369 | -0.01270527 | -3.39937 | -0.01270527 | 0.9748392
0.001695522 | 1.567065 | 0.01322507 | 7.8 | 0.5717944 | 2.335327 | 0.9928758 | 0.01322507 | 3.255626 | 0.01313838 | 3.298682 | 0.01304292 | 0.9761837 | 0.9896522 | 3.298682 | 0.01304292 | 0.9761837 | 0.01304292 | 0.009130044 | -0.01304292 | -3.298682 | -0.01304292 | 0.9761837
0.001695522 | 1.567065 | 0.01356418 | 8 | 0.5717944 | 2.335327 | 0.993256 | 0.01356418 | 3.160893 | 0.01347301 | 3.203768 | 0.01338029 | 0.9774236 | 0.9901979 | 3.203768 | 0.01338029 | 0.9774236 | 0.01338029 | 0.009366202 | -0.01338029 | -3.203768 | -0.01338029 | 0.9774236
0.001695522 | 1.567065 | 0.01390328 | 8.2 | 0.5717944 | 2.335327 | 0.9936067 | 0.01390328 | 3.071448 | 0.01380752 | 3.114152 | 0.01371739 | 0.9785693 | 0.9907015 | 3.114152 | 0.01371739 | 0.9785693 | 0.01371739 | 0.009602175 | -0.01371739 | -3.114152 | -0.01371739 | 0.9785693
0.001695522 | 1.567065 | 0.01424238 | 8.4 | 0.5717944 | 2.335327 | 0.9939308 | 0.01424238 | 2.986866 | 0.01414191 | 3.029406 | 0.01405424 | 0.9796301 | 0.9911672 | 3.029406 | 0.01405424 | 0.9796301 | 0.01405424 | 0.009837971 | -0.01405424 | -3.029406 | -0.01405424 | 0.9796301
0.001695522 | 1.567065 | 0.01458149 | 8.6 | 0.5717944 | 2.335327 | 0.9942309 | 0.01458149 | 2.906764 | 0.0144762 | 2.949149 | 0.01439085 | 0.9806141 | 0.9915987 | 2.949149 | 0.01439085 | 0.9806141 | 0.01439085 | 0.0100736 | -0.01439085 | -2.949149 | -0.01439085 | 0.9806141
0.001695522 | 1.567065 | 0.01492059 | 8.8 | 0.5717944 | 2.335327 | 0.9945094 | 0.01492059 | 2.830799 | 0.01481038 | 2.873036 | 0.01472723 | 0.9815286 | 0.9919992 | 2.873036 | 0.01472723 | 0.9815286 | 0.01472723 | 0.01030906 | -0.01472723 | -2.873036 | -0.01472723 | 0.9815286
0.001695522 | 1.567065 | 0.0152597 | 9 | 0.5717944 | 2.335327 | 0.9947682 | 0.0152597 | 2.758661 | 0.01514444 | 2.800758 | 0.01506339 | 0.9823798 | 0.9923717 | 2.800758 | 0.01506339 | 0.9823798 | 0.01506339 | 0.01054437 | -0.01506339 | -2.800758 | -0.01506339 | 0.9823798
0.001695522 | 1.567065 | 0.0155988 | 9.2 | 0.5717944 | 2.335327 | 0.9950092 | 0.0155988 | 2.690072 | 0.01547839 | 2.732034 | 0.01539933 | 0.9831736 | 0.9927187 | 2.732034 | 0.01539933 | 0.9831736 | 0.01539933 | 0.01077953 | -0.01539933 | -2.732034 | -0.01539933 | 0.9831736
0.001695522 | 1.567065 | 0.01593791 | 9.4 | 0.5717944 | 2.335327 | 0.9952339 | 0.01593791 | 2.624777 | 0.01581223 | 2.666611 | 0.01573506 | 0.9839148 | 0.9930424 | 2.666611 | 0.01573506 | 0.9839148 | 0.01573506 | 0.01101454 | -0.01573506 | -2.666611 | -0.01573506 | 0.9839148
0.001695522 | 1.567065 | 0.01627701 | 9.6 | 0.5717944 | 2.335327 | 0.9954439 | 0.01627701 | 2.562548 | 0.01614596 | 2.604258 | 0.01607059 | 0.9846081 | 0.9933449 | 2.604258 | 0.01607059 | 0.9846081 | 0.01607059 | 0.01124942 | -0.01607059 | -2.604258 | -0.01607059 | 0.9846081
0.001695522 | 1.567065 | 0.01661612 | 9.8 | 0.5717944 | 2.335327 | 0.9956403 | 0.01661612 | 2.503174 | 0.01647958 | 2.544767 | 0.01640593 | 0.9852574 | 0.9936281 | 2.544767 | 0.01640593 | 0.9852574 | 0.01640593 | 0.01148415 | -0.01640593 | -2.544767 | -0.01640593 | 0.9852574
0.001695522 | 1.567065 | 0.01695522 | 10 | 0.5717944 | 2.335327 | 0.9958243 | 0.01695522 | 2.446466 | 0.01681308 | 2.487946 | 0.01674108 | 0.9858664 | 0.9938934 | 2.487946 | 0.01674108 | 0.9858664 | 0.01674108 | 0.01171876 | -0.01674108 | -2.487946 | -0.01674108 | 0.9858664
0.001695522 | 1.567065 | 0.01729432 | 10.2 | 0.5717944 | 2.335327 | 0.9959969 | 0.01729432 | 2.392248 | 0.01714648 | 2.43362 | 0.01707605 | 0.9864383 | 0.9941425 | 2.43362 | 0.01707605 | 0.9864383 | 0.01707605 | 0.01195324 | -0.01707605 | -2.43362 | -0.01707605 | 0.9864383
0.001695522 | 1.567065 | 0.01763343 | 10.4 | 0.5717944 | 2.335327 | 0.996159 | 0.01763343 | 2.340362 | 0.01747976 | 2.381631 | 0.01741084 | 0.9869762 | 0.9943765 | 2.381631 | 0.01741084 | 0.9869762 | 0.01741084 | 0.01218759 | -0.01741084 | -2.381631 | -0.01741084 | 0.9869762
受拉伸本构曲线 | [12 empty] | Abaqus Input |  |  |  | 检查 | FEA NX Input
ε_t | α_t | ε | x | ρ_c | D_t | ε_n | σ_n | ε_ture | σ_ture | ε_ck | d_c1 | d_c2 | 应力 | 开裂应变 | 损伤 | 开裂应变 | ε_tpl | 开裂应变 | 应力 | 开裂应变 | 破坏
7.886245e-05 | 2.316851 | 7.886245e-05 | 1 | 1 | 0 | 7.886245e-05 | 2.725033 | 7.885934e-05 | 2.725248 | 0 | 0 | 0 | 2.725033 | 0 | 0 | 0 | 0 | 0 | 2.725033 | 0 | 0
7.886245e-05 | 2.316851 | 9.463494e-05 | 1.2 | 1 | 0.259365 | 9.463494e-05 | 2.421906 | 9.463046e-05 | 2.422135 | 2.454499e-05 | 0.2396268 | 0.1655837 | 2.421906 | 2.454499e-05 | 0.2396268 | 2.454499e-05 | 2.45659e-06 | 2.454499e-05 | 2.421906 | 2.454499e-05 | 0.2396268
7.886245e-05 | 2.316851 | 0.0001104074 | 1.4 | 1 | 0.4703328 | 0.0001104074 | 2.020705 | 0.0001104013 | 2.020928 | 5.192823e-05 | 0.444164 | 0.334747 | 2.020705 | 5.192823e-05 | 0.444164 | 5.192823e-05 | 5.197982e-06 | 5.192823e-05 | 2.020705 | 5.192823e-05 | 0.444164
7.886245e-05 | 2.316851 | 0.0001261799 | 1.6 | 1 | 0.6112276 | 0.0001261799 | 1.695068 | 0.000126172 | 1.695282 | 7.712465e-05 | 0.5858871 | 0.4711549 | 1.695068 | 7.712465e-05 | 0.5858871 | 7.712465e-05 | 7.721222e-06 | 7.712465e-05 | 1.695068 | 7.712465e-05 | 0.5858871
7.886245e-05 | 2.316851 | 0.0001419524 | 1.8 | 1 | 0.7046178 | 0.0001419524 | 1.448867 | 0.0001419423 | 1.449073 | 0.0001000222 | 0.6821962 | 0.5747851 | 1.448867 | 0.0001000222 | 0.6821962 | 0.0001000222 | 1.0015e-05 | 0.0001000222 | 1.448867 | 0.0001000222 | 0.6821962
7.886245e-05 | 2.316851 | 0.0001577249 | 2 | 1 | 0.7683497 | 0.0001577249 | 1.26251 | 0.0001577125 | 1.262709 | 0.0001211879 | 0.7490398 | 0.6527234 | 1.26251 | 0.0001211879 | 0.7490398 | 0.0001211879 | 1.213599e-05 | 0.0001211879 | 1.26251 | 0.0001211879 | 0.7490398
7.886245e-05 | 2.316851 | 0.0001734974 | 2.2 | 1 | 0.813387 | 0.0001734974 | 1.118758 | 0.0001734823 | 1.118952 | 0.0001411205 | 0.7968361 | 0.711809 | 1.118758 | 0.0001411205 | 0.7968361 | 0.0001411205 | 1.413408e-05 | 0.0001411205 | 1.118758 | 0.0001411205 | 0.7968361
7.886245e-05 | 2.316851 | 0.0001892699 | 2.4 | 1 | 0.8462727 | 0.0001892699 | 1.005389 | 0.000189252 | 1.005579 | 0.0001601739 | 0.832034 | 0.7572529 | 1.005389 | 0.0001601739 | 0.832034 | 0.0001601739 | 1.604467e-05 | 0.0001601739 | 1.005389 | 0.0001601739 | 0.832034
7.886245e-05 | 2.316851 | 0.0002050424 | 2.6 | 1 | 0.8709865 | 0.0002050424 | 0.9140719 | 0.0002050214 | 0.9142594 | 0.0001785891 | 0.8586526 | 0.7927735 | 0.9140719 | 0.0001785891 | 0.8586526 | 0.0001785891 | 1.789186e-05 | 0.0001785891 | 0.9140719 | 0.0001785891 | 0.8586526
7.886245e-05 | 2.316851 | 0.0002208149 | 2.8 | 1 | 0.8900259 | 0.0002208149 | 0.8391123 | 0.0002207905 | 0.8392976 | 0.000196531 | 0.8792582 | 0.820983 | 0.8391123 | 0.000196531 | 0.8792582 | 0.000196531 | 1.969214e-05 | 0.000196531 | 0.8391123 | 0.000196531 | 0.8792582
7.886245e-05 | 2.316851 | 0.0002365874 | 3 | 1 | 0.9050104 | 0.0002365874 | 0.7765492 | 0.0002365594 | 0.7767329 | 0.000214114 | 0.8955362 | 0.8437231 | 0.7765492 | 0.000214114 | 0.8955362 | 0.000214114 | 2.145698e-05 | 0.000214114 | 0.7765492 | 0.000214114 | 0.8955362
7.886245e-05 | 2.316851 | 0.0003154498 | 4 | 1 | 0.9473601 | 0.0003154498 | 0.5737819 | 0.0003154001 | 0.5739629 | 0.0002988446 | 0.941834 | 0.9107007 | 0.5737819 | 0.0002988446 | 0.941834 | 0.0002988446 | 2.996927e-05 | 0.0002988446 | 0.5737819 | 0.0002988446 | 0.941834
7.886245e-05 | 2.316851 | 0.0003943123 | 5 | 1 | 0.966052 | 0.0003943123 | 0.462547 | 0.0003942345 | 0.4627293 | 0.0003809261 | 0.9624075 | 0.9416077 | 0.462547 | 0.0003809261 | 0.9624075 | 0.0003809261 | 3.822774e-05 | 0.0003809261 | 0.462547 | 0.0003809261 | 0.9624075
7.886245e-05 | 2.316851 | 0.0004731747 | 6 | 1 | 0.9760418 | 0.0004731747 | 0.3917211 | 0.0004730628 | 0.3919064 | 0.0004618383 | 0.9734382 | 0.9584815 | 0.3917211 | 0.0004618383 | 0.9734382 | 0.0004618383 | 4.638041e-05 | 0.0004618383 | 0.3917211 | 0.0004618383 | 0.9734382
7.886245e-05 | 2.316851 | 0.0005520372 | 7 | 1 | 0.9820549 | 0.0005520372 | 0.3423078 | 0.0005518848 | 0.3424967 | 0.0005421308 | 0.9800899 | 0.9687608 | 0.3423078 | 0.0005421308 | 0.9800899 | 0.0005421308 | 5.448228e-05 | 0.0005421308 | 0.3423078 | 0.0005421308 | 0.9800899
7.886245e-05 | 2.316851 | 0.0006308996 | 8 | 1 | 0.9859794 | 0.0006308996 | 0.3056534 | 0.0006307007 | 0.3058462 | 0.000622054 | 0.9844361 | 0.9755202 | 0.3056534 | 0.000622054 | 0.9844361 | 0.000622054 | 6.255838e-05 | 0.000622054 | 0.3056534 | 0.000622054 | 0.9844361
7.886245e-05 | 2.316851 | 0.0007097621 | 9 | 1 | 0.9886955 | 0.0007097621 | 0.2772459 | 0.0007095103 | 0.2774426 | 0.0007017386 | 0.9874464 | 0.9802219 | 0.2772459 | 0.0007017386 | 0.9874464 | 0.0007017386 | 7.06218e-05 | 0.0007017386 | 0.2772459 | 0.0007017386 | 0.9874464
7.886245e-05 | 2.316851 | 0.0007886245 | 10 | 1 | 0.9906608 | 0.0007886245 | 0.254496 | 0.0007883137 | 0.2546967 | 0.0007812594 | 0.9896258 | 0.9836359 | 0.254496 | 0.0007812594 | 0.9896258 | 0.0007812594 | 7.868001e-05 | 0.0007812594 | 0.254496 | 0.0007812594 | 0.9896258
7.886245e-05 | 2.316851 | 0.000867487 | 11 | 1 | 0.9921333 | 0.000867487 | 0.2358081 | 0.0008671109 | 0.2360127 | 0.0008606627 | 0.9912593 | 0.9862005 | 0.2358081 | 0.0008606627 | 0.9912593 | 0.0008606627 | 8.673764e-05 | 0.0008606627 | 0.2358081 | 0.0008606627 | 0.9912593
数据制作初衷是为了分享，使用者请尊重UP主的劳动成果，切勿盗窃商业化！！！问题反馈，请在B站评论区单独留言！！！
以上本构数据属于局部损伤模型计算范畴，暂未考虑非局部损伤的影响，主要用于常规的结构分析模拟，上述的部分材料参数也可用于其他结构程序中的模型参数定义：
ABAQUS中脆性开裂模型、弥散裂缝模型、塑性损伤模型；ADINA中的混凝土材料模型；midas FEA & DIANA中的总应变裂缝模型；midas Gen中的塑性损伤模型等。
若要对结构或材料的软化段行为进行精确模拟，需使用材料断裂能对本构行为进行规则化处理，以此避免数值病态问题。关于基于断裂能的本构模型，有需求请单独联系UP主。